## pore fraction
| P (W) | V (mm/s) | Mode | Pore fraction
Al2024 | 400 | 1000 | Keyhole | 0
Al2025 | 400 | 1500 | VD | 0
Al2026 | 400 | 2000 | Conduction | 0
Al2027 | 400 | 2500 | Conduction | 0
Al2028 | 400 | 3000 | Conduction | 0
Al2029 | 400 | 3500 | Conduction | 0
Al2030 | 400 | 4000 | Conduction | 0
Al2031 | 400 | 4500 | None | None
Al2032 | 400 | 5000 | Conduction | 0
Al2033 | 600 | 1000 | Keyhole | 0.0017
Al2034 | 600 | 1500 | VD | 0
Al2035 | 600 | 2000 | VD | 0
Al2036 | 600 | 2500 | VD | 0
Al2037 | 600 | 3000 | VD | 0
Al2038 | 600 | 3500 | VD | 0
Al2039 | 600 | 4000 | VD | 0
Al2040 | 600 | 4500 | VD | 0
Al2041 | 600 | 5000 | VD | 0
Al2042 | 800 | 1000 | Keyhole | 0.0253
Al2043 | 800 | 1500 | VD | 0.059
Al2044 | 800 | 2000 | VD | 0.00107
Al2045 | 800 | 2500 | VD | 0
Al2046 | 800 | 3000 | VD | 0
Al2047 | 800 | 3500 | VD | 0
Al2048 | 800 | 4000 | VD | 0
Al2049 | 800 | 4500 | VD | 0
Al2050 | 800 | 5000 | VD | 0
Al2051 | 1000 | 1000 | Keyhole | 0.0186
Al2052 | 1000 | 1500 | VD | 0.0377
Al2053 | 1000 | 2000 | VD | 0.236
Al2054 | 1000 | 2500 | VD | 0.0138
Al2055 | 1000 | 3000 | VD | 0
Al2056 | 1000 | 3500 | VD | 0
Al2057 | 1000 | 4000 | VD | 0.00293
Al2058 | 1000 | 4500 | VD | 0
Al2059 | 1000 | 5000 | VD | 0.00491
Al6061 | 100 | 1000 | Conduction | 0
Al6062 | 200 | 1000 | Conduction | 0
Al6063 | 100 | 1500 | Conduction | 0
Al6064 | 200 | 1500 | Conduction | 0
Al6065 | 100 | 2000 | Conduction | 0
Al6066 | 200 | 2000 | Conduction | 0
Al6067 | 1000 | 6000 | VD | 0.33
Al6068 | 800 | 6000 | VD | 0.044
Al6069 | 600 | 6000 | VD | 0.0305
Al6070 | 1000 | 7000 | VD | 0.536
Al6071 | 800 | 7000 | VD | 0.1605
Al6072 | 600 | 7000 | VD | 0.059
Al6073 | 800 | 7500 | VD | 0.27
Al6074 | 600 | 7500 | Conduction | 0
Cu | 400 | 1000 | conduction | 0
Cu | 400 | 1500 | conduction | 0
Cu | 400 | 2000 | conduction | 0
Cu | 400 | 2500 | conduction | 0
Cu | 400 | 3000 | conduction | 0
Cu | 400 | 3500 | conduction | 0
Cu | 400 | 4000 | conduction | 0
Cu | 400 | 4500 | None | None
Cu | 400 | 5000 | conduction | 0
Cu | 600 | 1000 | VD | 0
Cu | 600 | 1500 | VD | 0
Cu | 600 | 2000 | VD | 0.024
Cu | 600 | 2500 | VD | 0
Cu | 600 | 3000 | VD | 0
Cu | 600 | 3500 | conduction | 0
Cu | 600 | 4000 | conduction | 0
Cu | 600 | 4500 | conduction | 0
Cu | 600 | 5000 | conduction | 0
Cu | 800 | 1000 | VD | 0.000591
Cu | 800 | 1500 | VD | 0.000183
Cu | 800 | 2000 | VD | 0
Cu | 800 | 2500 | VD | 0
Cu | 800 | 3000 | VD | 0.00322
Cu | 800 | 3500 | VD | 0.0213
Cu | 800 | 4000 | VD | 0.126
Cu | 800 | 4500 | VD | 0.14
Cu | 800 | 5000 | VD | 0.0724
Cu | 1000 | 1000 | VD | 0.000652
Cu | 1000 | 1500 | VD | 0.000119
Cu | 1000 | 2000 | VD | 0.00212
Cu | 1000 | 2500 | VD | 0.0184
Cu | 1000 | 3000 | VD | 0.0348
Cu | 1000 | 3500 | VD | 0.0603
Cu | 1000 | 4000 | VD | 0.35
Cu | 1000 | 4500 | VD | 0.0606
Cu | 1000 | 5000 | VD | 0.671
Cu | 400 | 500 | keyhole | 0.0009
Cu | 400 | 750 | conduction | 0
Cu | 600 | 750 | Keyhole | 0
Cu | 800 | 750 | keyhole | 0.0008
Cu | 1000 | 750 | keyhole | 0
Cu | 600 | 3250 | VD | 0
Cu | 600 | 3750 | conduction | 0
Cu | 800 | 5500 | VD | 0.0364
Cu | 1000 | 5500 | VD | 0.4818
Cu | 1000 | 5250 | VD | 0.6554
Cu | 1000 | 5750 | VD | 0.5703
Cu | 800 | 6000 | VD | 0.0956
Cu | 1000 | 6000 | VD | 0.4459
Cu | 600 | 5500 | conduction | 0
Cu | 1000 | 6500 | VD | 0.5262
Cu | 800 | 6500 | VD | 0.0565
Cu | 1000 | 7000 | VD | 0.5148
Cu | 800 | 7000 | VD | 0.0235
Cu | 1000 | 7500 | VD | 0.4583
Cu | 800 | 7500 | VD | 0.07617
Cu | 600 | 6000 | conduction | 0
Cu | 400 | 5500 | conduction | 0
ss304 | 400 | 1000 | none | 0
ss304 | 400 | 1500 | none | 0
ss304 | 400 | 2000 | none | 0
ss304 | 400 | 2500 | none | 0
ss304 | 400 | 3000 | none | 0
ss304 | 400 | 3500 | none | 0.00295
ss304 | 400 | 4000 | none | 0.00292
ss304 | 400 | 4500 | none | None
ss304 | 400 | 5000 | none | 0.0942
ss304 | 600 | 1000 | none | 0
ss304 | 600 | 1500 | none | 0
ss304 | 600 | 2000 | none | 0.0555
ss304 | 600 | 2500 | none | 0.0847
ss304 | 600 | 3000 | none | 0.384
ss304 | 600 | 3500 | none | 0.498
ss304 | 600 | 4000 | none | 0.685
ss304 | 600 | 4500 | none | 0.585
ss304 | 600 | 5000 | none | 0.703
ss304 | 800 | 1000 | none | 0
ss304 | 800 | 1500 | none | 0
ss304 | 800 | 2000 | none | 0.26
ss304 | 800 | 2500 | none | 0.496
ss304 | 800 | 3000 | none | 0.483
ss304 | 800 | 3500 | none | 0.845
ss304 | 800 | 4000 | none | 0.595
ss304 | 800 | 4500 | none | 0.492
ss304 | 800 | 5000 | none | 0.629
ss304 | 1000 | 1000 | none | 0
ss304 | 1000 | 1500 | none | 0.123
ss304 | 1000 | 2000 | none | 0.208
ss304 | 1000 | 2500 | none | 0.218
ss304 | 1000 | 3000 | none | 0.6
ss304 | 1000 | 3500 | none | 0.57
ss304 | 1000 | 4000 | none | 0.777
ss304 | 1000 | 4500 | none | 0.85
ss304 | 1000 | 5000 | none | 0.814
ss304 | 800 | 500 | keyhole | 0
ss304 | 1000 | 500 | keyhole | 0
ss304 | 100 | 750 | VD | 0
ss304 | 150 | 750 | VD | 0
ss304 | 200 | 750 | VD | 0
ss304 | 400 | 750 | Keyhole | 0
ss304 | 600 | 750 | Keyhole | 0
ss304 | 800 | 750 | Keyhole | 0
ss304 | 1000 | 750 | Keyhole | 0
ss304 | 100 | 1000 | VD | 0
ss304 | 200 | 1000 | VD | 0
ss304 | 100 | 1500 | conduction | 0
ss304 | 150 | 1500 | conduction | 0
ss304 | 200 | 1500 | VD | 0
ss304 | 200 | 2000 | VD | 0
ss304 | 400 | 5250 | VD | 0.04155
ss304 | 400 | 5500 | VD | 0.1318
ss304 | 400 | 5750 | VD | 0.1797
ss304 | 400 | 6000 | VD | 0.1055
ss304 | 400 | 7000 | VD | 0.3551
ss304 | 400 | 7500 | VD | 0.61
ss304 | 300 | 7500 | VD | 0.002515
ss304 | 300 | 6000 | VD | 0
ss304 | 200 | 500 | keyhole | 0
ss304 | 400 | 500 | keyhole | 0
ss304 | 600 | 500 | keyhole | 0
ss304 | 600 | 5500 | VD | 0.6063
ss304 | 800 | 5500 | VD | 0.6587
ss304 | 1000 | 5500 | VD | 0.6563
ss304 | 400 | 6000 | VD | 0.2795
ss304 | 600 | 6000 | VD | 0.5089
ss304 | 800 | 6000 | VD | 0.6539
ss304 | 1000 | 6000 | VD | 0.71622
ss304 | 400 | 6500 | VD | 0.2079
ss304 | 600 | 6500 | VD | 0.6923
ss304 | 800 | 6500 | VD | 0.7328
ss304 | 1000 | 6500 | VD | 0.7427
ss304 | 1000 | 7000 | VD | 0.747
ss304 | 800 | 7000 | VD | 0.7197
ss304 | 600 | 7000 | VD | 0.6273
ss304 | 400 | 7000 | VD | 0.083
Ti | 400 | 1000 | none | 0
Ti | 400 | 1500 | none | 0
Ti | 400 | 2000 | none | 0
Ti | 400 | 2500 | none | 0
Ti | 400 | 3000 | none | 0
Ti | 400 | 3500 | none | 0
Ti | 400 | 4000 | none | 0
Ti | 400 | 4500 | none | None
Ti | 400 | 5000 | none | 0
Ti | 600 | 1000 | none | 0
Ti | 600 | 1500 | none | 0
Ti | 600 | 2000 | none | 0.0206
Ti | 600 | 2500 | none | 0
Ti | 600 | 3000 | none | 0.00651
Ti | 600 | 3500 | none | 0.618
Ti | 600 | 4000 | none | 0.679
Ti | 600 | 4500 | none | 0.785
Ti | 600 | 5000 | none | 0.629
Ti | 800 | 1000 | none | 0
Ti | 800 | 1500 | none | 0
Ti | 800 | 2000 | none | 0.321
Ti | 800 | 2500 | none | 0.438
Ti | 800 | 3000 | none | 0.715
Ti | 800 | 3500 | none | 0.707
Ti | 800 | 4000 | none | 0.574
Ti | 800 | 4500 | none | 0.69
Ti | 800 | 5000 | none | 0.809
Ti | 1000 | 1000 | none | 0
Ti | 1000 | 1500 | none | 0
Ti | 1000 | 2000 | none | 0.375
Ti | 1000 | 2500 | none | 0.537
Ti | 1000 | 3000 | none | 0.552
Ti | 1000 | 3500 | none | 0.715
Ti | 1000 | 4000 | none | 0.846
Ti | 1000 | 4500 | none | 0.665
Ti | 1000 | 5000 | none | 0.66
Ti | 100 | 1000 | conduction | 0
Ti | 200 | 1000 | keyhole | 0
Ti | 100 | 1500 | conduction | 0
Ti | 200 | 1500 | VD | 0
Ti | 100 | 2000 | VD | 0
Ti | 200 | 2000 | VD | 0
Ti | 1000 | 6000 | VD | 0.7775
Ti | 800 | 6000 | VD | 0.6926
Ti | 600 | 6000 | VD | 0.4798
Ti | 400 | 6000 | VD | 0.002847
Ti | 1000 | 7000 | VD | 0.718
Ti | 800 | 7000 | VD | 0.8613
Ti | 600 | 7000 | VD | 0.6425
Ti | 400 | 7000 | VD | 0.01549
Ti | 1000 | 7500 | VD | 0.722

## frequency
| P (W) | V (mm/s) | Mode | Pore average distance | standard deviation | Balling average distance | standard deviation | is Balling | vdep frequency
Al2024 | 400 | 1000 | Keyhole | NaN | NaN | None | None | yes | NaN
Al2024 | 400 | 1500 | VD | NaN | NaN | None | None | yes | NaN
Al2024 | 400 | 2000 | Conduction | NaN | NaN | None | None | yes | NaN
Al2024 | 400 | 2500 | Conduction | NaN | NaN | None | None | yes | NaN
Al2024 | 400 | 3000 | Conduction | NaN | NaN | None | None | yes | NaN
Al2024 | 400 | 3500 | Conduction | NaN | NaN | None | None | yes | NaN
Al2024 | 400 | 4000 | Conduction | NaN | NaN | None | None | yes | NaN
Al2024 | 400 | 4500 | None | None | None | None | None | None | NaN
Al2024 | 400 | 5000 | Conduction | NaN | NaN | None | None | no | NaN
Al2024 | 600 | 1000 | Keyhole | NaN | NaN | None | None | yes | NaN
Al2024 | 600 | 1500 | VD | NaN | NaN | None | None | yes | NaN
Al2024 | 600 | 2000 | VD | NaN | NaN | None | None | yes | NaN
Al2024 | 600 | 2500 | VD | NaN | NaN | None | None | yes | NaN
Al2024 | 600 | 3000 | VD | NaN | NaN | None | None | yes | NaN
Al2024 | 600 | 3500 | VD | NaN | NaN | None | None | yes | NaN
Al2024 | 600 | 4000 | VD | NaN | NaN | None | None | yes | NaN
Al2024 | 600 | 4500 | VD | NaN | NaN | None | None | yes | NaN
Al2024 | 600 | 5000 | VD | NaN | NaN | None | None | yes | NaN
Al2024 | 800 | 1000 | Keyhole | NaN | NaN | None | None | yes | NaN
Al2024 | 800 | 1500 | VD | NaN (1pore) | None | None | None | yes | NaN
Al2024 | 800 | 2000 | VD | NaN (1pore) | None | None | None | yes | NaN
Al2024 | 800 | 2500 | VD | NaN | NaN | None | None | yes | NaN
Al2024 | 800 | 3000 | VD | NaN | NaN | None | None | yes | NaN
Al2024 | 800 | 3500 | VD | NaN | NaN | None | None | yes | NaN
Al2024 | 800 | 4000 | VD | NaN | NaN | None | None | yes | NaN
Al2024 | 800 | 4500 | VD | NaN | NaN | None | None | yes | NaN
Al2024 | 800 | 5000 | VD | NaN | NaN | None | None | yes | NaN
Al2024 | 1000 | 1000 | Keyhole | NaN | NaN | None | None | yes | NaN
Al2024 | 1000 | 1500 | VD | 141.6667 | 100.0017 | 259 | None (2balling) | yes | 0.007058824
Al2024 | 1000 | 2000 | VD | 277 | 115.9655 | 426 | 210.7178 | yes | 0.003610108
Al2024 | 1000 | 2500 | VD | 179.75 | 125.1782 | 246 | None (2balling) | yes | 0.005563282
Al2024 | 1000 | 3000 | VD | NaN | NaN | None | None | yes | NaN
Al2024 | 1000 | 3500 | VD | NaN | NaN | None | None | yes | NaN
Al2024 | 1000 | 4000 | VD | 484 | None(2pore) | 255 | 24.24871 | yes | 0.002066116
Al2024 | 1000 | 4500 | VD | NaN | NaN | None | None | yes | NaN
Al2024 | 1000 | 5000 | VD | 210 | 38.18377 | 237.5 | 123.7436867 | yes | 0.004761905
Cu | 400 | 1000 | conduction | NaN | NaN | None | None | no | NaN
Cu | 400 | 1500 | conduction | NaN | NaN | None | None | no | NaN
Cu | 400 | 2000 | conduction | NaN | NaN | None | None | no | NaN
Cu | 400 | 2500 | conduction | NaN | NaN | None | None | no | NaN
Cu | 400 | 3000 | conduction | NaN | NaN | None | None | no | NaN
Cu | 400 | 3500 | conduction | NaN | NaN | None | None | no | NaN
Cu | 400 | 4000 | conduction | NaN | NaN | None | None | no | NaN
Cu | 400 | 4500 | None | None | None | None | None |  | NaN
Cu | 400 | 5000 | conduction | NaN | NaN | None | None | no | NaN
Cu | 600 | 1000 | VD | NaN | NaN | None | None | yes | NaN
Cu | 600 | 1500 | VD | NaN | NaN | None | None | yes | NaN
Cu | 600 | 2000 | VD | NaN (1pore) | None | None | None | yes | NaN
Cu | 600 | 2500 | VD | NaN | NaN | None | None | yes | NaN
Cu | 600 | 3000 | VD | NaN (1pore) | None | None | None | yes | NaN
Cu | 600 | 3500 | conduction | NaN | NaN | None | None | yes | NaN
Cu | 600 | 4000 | conduction | NaN | NaN | None | None | yes | NaN
Cu | 600 | 4500 | conduction | NaN | NaN | None | None | no | NaN
Cu | 600 | 5000 | conduction | NaN | NaN | None | None | no | NaN
Cu | 800 | 1000 | VD | NaN (1pore) | None | None | None | yes | NaN
Cu | 800 | 1500 | VD | NaN (1pore) | None | None | None | yes | NaN
Cu | 800 | 2000 | VD | NaN | NaN | NaN | NaN | yes | NaN
Cu | 800 | 2500 | VD | NaN | NaN | NaN | NaN | yes | NaN
Cu | 800 | 3000 | VD | 79 | 111.0946 | 103.3636 | 31.82223 | yes | 0.01265823
Cu | 800 | 3500 | VD | 162.5 | 101.4352 | 131.1111 | 31.85688 | yes | 0.006153846
Cu | 800 | 4000 | VD | 117.2 | 62.08381 | 142.8889 | 53.05055 | yes | 0.008532423
Cu | 800 | 4500 | VD | 71.38462 | 47.96446 | 94.15385 | 36.93202 | yes | 0.01400862
Cu | 800 | 5000 | VD | 98.5 | 57.06376 | 95.83333 | 31.33059 | yes | 0.01015228
Cu | 1000 | 1000 | VD | NaN (1pore) | None | None | None | yes | NaN
Cu | 1000 | 1500 | VD | NaN (2pore) | None | None | None | yes | NaN
Cu | 1000 | 2000 | VD | 84 | 0 | 318.3333 | 131.9406 | yes | 0.01190476
Cu | 1000 | 2500 | VD | 490.5 | 287.7925 | 248.75 | 145.9643 | yes | 0.002038736
Cu | 1000 | 3000 | VD | 87.25 | 58.96243 | 213.8 | 28.36723462 | yes | 0.01146132
Cu | 1000 | 3500 | VD | 89.21429 | 56.2866 | 149.25 | 45.98059 | yes | 0.01120897
Cu | 1000 | 4000 | VD | 60.57438 | 26.08963 | 98.32055 | 19.72054 | yes | 0.01650863
Cu | 1000 | 4500 | VD | 94.69231 | 41.78992 | 99.75 | 29.8363 | yes | 0.01056052
Cu | 1000 | 5000 | VD | 41.64877 | 16.5057 | 54.85086 | 19.87411 | yes | 0.02401031